## Dráty pro svař. robotem
Dodávky svařovacích materiálů - Dráty pro svařování robotem typu G3Si1 a G4Si1 LINCOLN
Rámcová smlouva č. S1371/17
Příloha č. 1 - Technická specifikace a ceník
Číslo artiklu | Název zboží | Stávající doplňkový název | Průměr mm - d | Měrná jednotka - MJ | Předpokládané množství MJ za období | Nabídková cena v EUR bez DPH za MJ | Nabídková cena v EUR bez DPH za předpokládané množství
312121015300 | DRAT SVAR.G4Si1 MP | LINCOLN - ULTRAMAG SG3 - nutno dodržet | 1.2 | KG | 228000 |  | 0
312121100100 | DRAT SVAR.D1,0 G3Si1 MP | LINCOLN - nutno dodržet | 1 | KG | 60000 |  | 0
[5 empty] | Celková cena v EUR bez DPH |  | 0
Identifikační údaje:
Název/jméno prodávajícího:
IČ:
Razítko a podpis osoby oprávněné jednat jménem či za prodávajícího:
Podmínky pro dodávky přídavných svařovacích materiálů - (robotické pracoviště)
Zpřísněné požadavky na mechanické hodnoty materiálu označeného dle ČSN EN ISO 14341 - G4Si1:
Nárazová práce materiálu: Min. 47 J při teplotě – 50oC
Pevnost materiálu G3Si1:
Re = min. 470 MPa
Rm = min. 520 MPa
Pevnost materiálu G4Si1:
Re = min. 500 MPa |  | ,
Rm = min. 560 MPa
Chemické složení. Požadujeme doložit přítomnost všech uvedených 12 prvků v certifikátu 3.1:
Klasifikace svařovacích materiálů v souladu s normami ČSN EN ISO 14341, 14171 a ČSN EN 760
Chemické složení v souladu s normami ČSN EN ISO 14171,14341 a ČSN EN 760
Ke všem materiálům je nutné dodat bezpečnostní listy v českém jazyce v souladu s (EC) No 1907/2006 ( Pro nabídku postačí anglická verze)
Povrch drátu musí být proveden leštěný nebo pobronzovaný (ne poměděný povrch, nebo povrch bez povrchové ochrany).
Kontrola nečistot na povrchu drátu musí zabezpečit použitelnost svařovacího drátu až do podávací rychlosti 25 m/min.
Drát nesmí zanášet bovden
Požadavky na balení a značení svařovacích drátů:
Velkokapacitní balení v sudech musí být vyrobeny z materiálu, které nezatěžují životní prostředí (bez plastů)
Na balení musí být uvedeno označení dle platných norem EN 14341-A,14171 nebo ČSN EN 760
Na balení i cívce musí být uvedeno číslo tavby (LOT) a nesmí být dopsáno ručně
V atestu musí být uveden výrobce drátu.
Cívky musí být vyrobeny z materiálu, které nezatěžují životní prostředí (bez plastů)
Cívky pro drát musí být vyrobeny tak, aby redukce do podavačů nebyly nutné = typ BS300, KS300
Všechny materiály musí být označeny čárovým kódem EAN13
Na štítcích pro dráty musí být uveden průměr v mm a rovněž hmotnost v kg .
Pro chemické složení je třeba dodat atest 3.1 dle EN 10204 pro mechanické hodnoty atest 2.2 dle EN 10204
Ostatní požadavky:
Dráty nesmí po dobu 10 dní za podmínek 24oC a 84% vlhkosti vykazovat známky jakékoliv koroze.
Pro dráty jakosti G3Si1 a G4Si1 – max. obsah mědi (Cu) ve splodinách 0,2%