## Příloha č. 1 - Ceník
Veřejná zakázka: Dodávky antikorozního papíru
Rámcová smlouva: S233/19
Příloha č. 1 - Technická specifikace a ceník
Číslo artiklu | Specifikace artiklu | Měrná jednotka - MJ | Předpokládané množství odběru v MJ | Cena za MJ bez DPH | Nabídková cena za předpokládané množství v Kč bez DPH
625000013600 | Antikorozní papír | KG | 3000 |  | 0
|  |  |  | Celkem v Kč bez DPH | 0
Hladký sulfátový papír impregnovaný účinnými látkami k ochraně oceli a železa proti korozi.
| měrná hmotnost papíru včetně inhibitoru | 90 g/m2 ±5%
| pevnost v tahu kolmo ke směru vláken | min. 2,5 kN/m
| pevnost v tahu ve směru vláken | min. 5,0 kN/m
| síla potřebná k přetržení | min. 1,0 N
| odpor proti prasknutí | min. 260 kPa
| odpor proti propíchnutí | min. 4,5 J
| doba účinku antikorozních látek | min. 2 roky
| šířka role | 1000 mm
| hmotnost role | cca 30 - 50 kg
Pokud je papír impregnovaný účinnou látkou pouze jednostranně, musí být strana bez impregnace opatřena potiskem.
Jednotlivé role musí být zabaleny tak, aby nedocházelo k nadměrnému uvolňování ochranných látek.
Antikorozní papír musí odpovídat TRGS 615 - Příloha č. 2
Dodavatel doloží výsledek testu papíru na ochranu proti korozi provedený akreditovanou laboratoří dle TL 8135-002 - Příloha č. 3
Protokolem z akreditované laboratoře dodavatel doloží, že papír neobsahuje vyjmenované těžké kovy a toxické látky dle testu SGS – ROHS, Směrnice Evropského parlamentu a rady 2011/65/EU, Příloha č. 4
Bezpečnostní list bude v souladu se směrnicí 91/155/EEC - Příloha č. 5, včetně aktualizací, Nařízení Komise (EU) č. 125/2012 - Příloha č. 6
Identifikační údaje:
Název/jméno prodávajícího:
IČ:
Razítko a podpis osoby oprávněné jednat jménem či za prodávajícího: