## List1
Dodávky svařovacích materiálů - Dráty typu G4Si1 pro svařování robotem
Rámcová smlouva | S105/20
Příloha č. 1 - Technická specifikace a ceník
Číslo artiklu | Název zboží | Stávající doplňkový název | Možná alternativa výrobku | Průměr mm - d | Měrná jednotka - MJ | Předpokládané množství MJ | Nabídková cena v EUR bez DPH za MJ | Nabídková cena v EUR bez DPH za předpokládané množství
312121015300 | DRAT SVAR G4SI1 D1,2 MP | LINCOLN UltraMag poměděný/VALK H.P. Special | SG-3 ECO-250 | 1.2 | KG | 27000 |  | 0
312122100800 | DRAT SVAR G4SI1 D1,2 MP | ČSN EN ISO 14341-A: G 46 4 M G4Si1 - Cu | G 46 4 M G4Si1 - Cu | 1.2 | KG | 1500 |  | 0
[6 empty] | Celková cena v EUR bez DPH |  | 0
Identifikační údaje:
Název/jméno prodávajícího:
IČ:
Razítko a podpis osoby oprávněné jednat jménem či za prodávajícího:
Podmínky pro dodávky přídavných svařovacích materiálů G4Si1 - metoda MAG
Pro chemické složení musí být dodán atest 3.1 dle EN 10204 a pro mechanické hodnoty atest 2.2 dle EN 10204 (minimálně v české verzi).
Klasifikace svařovacích materiálů musí být v souladu s normou ČSN EN ISO 14341-A.
Ke všem materiálům musí být dodány bezpečnostní listy v souladu s přílohou II 830/2015, kterou se mění ES č. 1907/2006, nařízení Komise (EU) 2019/521, kterým se mění směrnice CLP 1272/2008, rovněž v souladu s normou ISO 11014-1 a ANSI Z 400.1 (minimálně v české verze).
Pokud není uvedeno u konkrétní položky jinak,povrch svařovacích materiálů musí být nepokovený.
Svařovací materiály musí zabezpečit použitelnost až do podávací rychlosti 25 m/min.
Svařovací materiály nesmí bezprostředně po rozbalení vykazovat známky koroze a jiných nečistot.
Chemická analýza - požadavky:
V atestu musí být uvedena analýza všech prvků v souladu s ČSN EN ISO 14341-A.
Mechanické hodnoty - požadavky:
V atestu musí být uvedena nárazová práce zaručující hodnotu min. 47 J při teplotě -40°C.
Ostatní hodnoty mechanických vlastností uvedených v atestu (Rp 0,2, Rm a A5) v souladu s normou ČSN EN ISO 14341-A.
Požadavky na balení a značení svařovacích drátů:
Cívky i velkokapacitní balení v sudech musí být vyrobeny z materiálu, které nezatěžují životní prostředí (bez plastů)
Všechny materiály musí být označeny čárovým kódem EAN13
Na štítcích pro MAG dráty musí být uveden průměr v mm a rovněž hmotnost v kg. Doložit výrobkovou specifikaci - Product Data Sheet
Svařovací drát musí být vyroben v toleranci: +0,01/-0,02 mm = stabilita parametrů.
Požadavky na clasifikaci norem a certifikace k jednotlivým materiálům
Ultramag SG3
Klasifikace dle: | AWS A5.18 ER70S-6
ISO 14341-A G 46 5 M G4Si1 / G 42 4 C G4Si1
Certifikace: | DB, TUV, R.S.
Ostatní požadavky:
Množství špatně navinutých cívek nesmí překročit 3 % z dávky
Použití drátu nesmí zvýšit zmetkovitost o více než 1%. Tato zmetkovitost se bude měřit po uběhnutí jednoho měsíce od začátku použití nového drátu
Použití drátu také nesmí přinést vyšší opotřebení bovdenů, podávacích koleček a špiček tzn. dlouhodobá spotřeba se nesmí zvýšit o více než 5%.