## List1
Příloha č. 2 - Technická specifikace a ceník - část 1
Svařovací dráty pro ruční svařování typu G3SI1
Rámcová smlouva č. S247/23
Číslo artiklu | Název zboží | Doplňkový název | Název nabízeného výrobku | Průměr mm - d | Měrná jednotka - MJ | Maximální množství odběru v MJ | Jednotková nabídková cena v EUR bez DPH/MJ včetně dopravy | Nabídková cena v EUR bez DPH za maximální množství včetně dopravy
312121100000 | DRAT SVAR G3Si1 D0,8 | ČSN EN ISO 14341-A: G 42 4 M 3Si1 |  | 0.8 | KG | 1200 |  | 0
312121018200 | DRAT SVAR G3Si1 D1,0 | ČSN EN ISO 14341-A: G 42 4 M 3Si1 |  | 1 | KG | 3000 |  | 0
312121024300 | DRAT SVAR G3Si1 D1,2 | ČSN EN ISO 14341-A: G 42 4 M 3Si1 |  | 1.2 | KG | 8000 |  | 0
[6 empty] | Celková nabídková cena v EUR bez DPH |  | 0
Identifikační údaje:
Název/jméno prodávajícího:
IČO:
Razítko a podpis osoby oprávněné jednat jménem či za prodávajícího:
Podmínky pro dodávky přídavných svařovacích materiálů G3Si1 - metoda MAG
Pro chemické složení musí být dodán atest 3.1 dle EN 10204 a pro mechanické hodnoty atest 2.2 dle EN 10204 (minimálně v české verzi).
Klasifikace svařovacích materiálů musí být v souladu s normou ČSN EN ISO 14341-A.
Ke všem materiálům musí být dodány bezpečnostní listy v souladu s přílohou II 830/2015, kterou se mění ES č. 1907/2006, nařízení Komise (EU) 2019/521, kterým se mění směrnice CLP 1272/2008, rovněž v souladu s normou ISO 11014-1 a ANSI Z 400.1 (minimálně v české verze).
V rámci jedné tavby (LOT/Heat number) musí být minimálně 40 ks cívek svařovacího materiálu.
Povrch svařovacích materiálů musí být nepokovený.
Svařovací materiály musí zabezpečit použitelnost až do podávací rychlosti 25 m/min.
Svařovací materiály nesmí bezprostředně po rozbalení vykazovat známky koroze a jiných nečistot.
Chemická analýza - požadavky:
V atestu musí být uvedena analýza všech prvků v souladu s ČSN EN ISO 14341-A.
Mechanické hodnoty - požadavky:
V atestu musí být uvedena nárazová práce zaručující hodnotu min. 47 J při teplotě -40°C.
Ostatní hodnoty mechanických vlastností uvedených v atestu (Rp 0,2, Rm a A5) v souladu s normou ČSN EN ISO 14341-A.
Požadavky na balení a značení svařovacích drátů:
Na balení i cívce musí být uvedeno označení dle platné normy ČSN EN ISO 14341-A
Na balení i cívce musí být uvedeno číslo tavby (LOT) a nesmí být dopsáno ručně
V atestu musí být uveden výrobce drátu.
Cívky musí být vyrobeny z materiálu, které nezatěžují životní prostředí (bez plastů)
Cívky pro drát musí být vyrobeny tak, aby redukce do podavačů nebyly nutné = typ BS300, KS300
Všechny materiály musí být označeny čárovým kódem EAN13
Na štítcích pro dráty musí být uveden průměr v mm a hmotnost v kg .
Ostatní požadavky
Množství špatně navinutých cívek nesmí překročit 3 % z dávky
Použití drátu nesmí zvýšit zmetkovitost o více než 1%. Tato zmetkovitost se bude měřit po uběhnutí jednoho měsíce od začátku použití nového drátu
Použití drátu také nesmí přinést vyšší opotřebení bovdenů, podávacích koleček a špiček tzn. dlouhodobá spotřeba se nesmí zvýšit o více než 5%.
Drát musí být schopen svařovat v běžném prostředí svařovacích jobů, které jsou součástí svařovacích zdrojů EWM, Fronius, bez toho aby musela být provedena úprava programu.
Štítek označující svařovací materiál musí být jednotného vzoru (žádné dotiskované údaje apod)
Svař. drát nesmí po dobu 10 dní vykazovat známky koroze za podmínek 24°C a 84% vlhkosti