## List1
Příloha č. 2 - Technická specifikace a ceník - část 3
Svařovací dráty typu G3SI1 pro svař. robotem
Rámcová smlouva S249/23
Číslo artiklu | Název zboží | Referenční výrobek / Doplňkový název | Název nabízeného výrobku | Průměr mm - d | Měrná jednotka - MJ | Maximální množství odběru v MJ | Jednotková nabídková cena v EUR bez DPH/MJ včetně dopravy | Nabídková cena v EUR bez DPH za maximální množství včetně dopravy
312122043000 | DRAT SVAR G3SI1 D1,2 MP | G 42 4 M G3Si1 |  | 1.2 | KG | 6000 |  | 0
312122041000 | DRAT SVAR G3SI1 D1,2 MP | G 42 4 M G3Si1 - Cu |  | 1.2 | KG | 4000 |  | 0
312121100100 | DRAT SVAR.D1,0 G3Si1 MP | LINCOLN - ECO 250 | Walk-Velding/Lincoln | 1 | KG | 3000 |  | 0
[6 empty] | Celková nabídková cena v EUR bez DPH |  | 0
Identifikační údaje:
Název/jméno prodávajícího:
IČO:
Razítko a podpis osoby oprávněné jednat jménem či za prodávajícího:
Podmínky pro dodávky přídavných svařovacích materiálů G3Si1 - metoda MAG
Pro chemické složení musí být dodán atest 3.1 dle EN 10204 a pro mechanické hodnoty atest 2.2 dle EN 10204 (minimálně v české verzi).
Klasifikace svařovacích materiálů musí být v souladu s normou ČSN EN ISO 14341-A.
Ke všem materiálům musí být dodány bezpečnostní listy v souladu s přílohou II 830/2015, kterou se mění ES č. 1907/2006, nařízení Komise (EU) 2019/521, kterým se mění směrnice CLP 1272/2008, rovněž v souladu s normou ISO 11014-1 a ANSI Z 400.1 (minimálně v české verze).
Povrch drátu musí být proveden dle technologie ASC (Advanced Surface Coating) nebo pobronzovaný (ne poměděný povrch, nebo povrch bez povrchové ochrany).
Svařovací materiály musí zabezpečit použitelnost až do podávací rychlosti 25 m/min.
Svařovací materiály nesmí bezprostředně po rozbalení vykazovat známky koroze a jiných nečistot.
Chemická analýza - požadavky:
V atestu musí být uvedena analýza všech prvků v souladu s ČSN EN ISO 14341-A.
Mechanické hodnoty - požadavky:
V atestu musí být uvedena nárazová práce zaručující hodnotu min. 47 J při teplotě -40°C.
Ostatní hodnoty mechanických vlastností uvedených v atestu (Rp 0,2, Rm a A5) v souladu s normou ČSN EN ISO 14341-A.
Požadavky na balení a značení svařovacích drátů:
Cívky i velkokapacitní balení v sudech musí být vyrobeny z materiálu, které nezatěžují životní prostředí (bez plastů)
Všechny materiály musí být označeny čárovým kódem EAN13
Na štítcích pro MAG dráty musí být uveden průměr v mm a rovněž hmotnost v kg. Doložit výrobkovou specifikaci - Product Data Sheet
Svařovací drát musí být vyroben v toleranci: +0,01/-0,02 mm = stabilita parametrů.
Požadavky na clasifikaci norem a certifikace k jednotlivým materiálům
Ultramag SG3
Klasifikace dle: | AWS A5.18 ER70S-6
G 42 4 M 3Si1 / G 38 3 C1 3Si1
Certifikace: | DB, TUV, R.S.
Ostatní požadavky:
Množství špatně navinutých cívek nesmí překročit 3 % z dávky
Použití drátu nesmí zvýšit zmetkovitost o více než 1%. Tato zmetkovitost se bude měřit po uběhnutí jednoho měsíce od začátku použití nového drátu
Použití drátu také nesmí přinést vyšší opotřebení bovdenů, podávacích koleček a špiček tzn. dlouhodobá spotřeba se nesmí zvýšit o více než 5%.