## Plochá ocel
Veřejná zakázka: Dodávky ploché oceli Linde 1401
Rámcová smlouva č.: 77/2014/V/3/3/ŘÚF-150
Příloha č. 2 - Technická specifikace a ceník
Číslo artiklu | Jakost | Rozměry (mm) |  |  |  | Předpokládané množství v kg/rok | Jednotková nabídková cena v Kč bez DPH | Nabídková cena v Kč bez DPH
|  |  | šířka | výška | délka
A | B | C | D | E | F | G | H | I
| S355J2+N | PLO | 70 | 30 | 8000 | 40000 |  | vyplň cenu v Kč/kg ve sloupci H
| S355J2+N | PLO | 70 | 40 | 8000 | 40000 |  | vyplň cenu v Kč/kg ve sloupci H
| S355J2+N | PLO | 70 | 50 | 8000 | 40000 |  | vyplň cenu v Kč/kg ve sloupci H
| S355J2+N | PLO | 75 | 30 | 8000 | 40000 |  | vyplň cenu v Kč/kg ve sloupci H
| S355J2+N | PLO | 75 | 45 | 8000 | 40000 |  | vyplň cenu v Kč/kg ve sloupci H
| S355J2+N | PLO | 75 | 50 | 8000 | 40000 |  | vyplň cenu v Kč/kg ve sloupci H
| S355J2+N | PLO | 80 | 40 | 8000 | 40000 |  | vyplň cenu v Kč/kg ve sloupci H
| S355J2+N | PLO | 80 | 50 | 8000 | 40000 |  | vyplň cenu v Kč/kg ve sloupci H
| S355J2+N | PLO | 80 | 60 | 8000 | 40000 |  | vyplň cenu v Kč/kg ve sloupci H
| S355J2+N | PLO | 75 | 40 | 8000 | 40000 |  | vyplň cenu v Kč/kg ve sloupci H
| S355J2+N | PLO | 75 | 60 | 6100 | 40000 |  | vyplň cenu v Kč/kg ve sloupci H
Celkem Kč bez DPH | [7 empty] | 0
Požadujeme, aby byl materiál normalizačně žíhaný.
Rozšíření požadavků zákazníka oproti normě:
a) minimální množství C: 0,07 - maximální: 0,25
b) minimální množství Si: 0 - maximální: 0,605
c) minimální množství Mn: 0,9 - maximální: 1,8
d) dle EN 10058, čl. 6.4 – tyče nesmí být vlnité
e) dle EN 10163-1, čl. 4, tyče dodávat odokujené
f) dle EN 10163-2, čl. 5, budou tyče dodávány ve Třídě B, podtřída 3
g) povrch po celém obvodu tyče musí být stejný, hladký, vhodný pro lakování, bez povrchových vad,
h) jako šupin, otlaků , rýh a poškrábání, vměstků a trhlin, drsnost maximálně Rz = 100 µm
i) tyče ploché válcované za tepla, ocel dle EN 10 025
j) úchylky rozměrů a tvarů dle EN 10 058, zúžená tolerance přímosti,
je li jmenovitý příčný průřez <1000 mm² je q ≤0,2 % z L
a je li jmenovitý příčný průřez ≥ 1000 mm² je q ≤0,15 % z L
k) povrch dle EN 10 163
Identifikační údaje:
Název/jméno zhotovitele:
IČ:
Razítko a podpis osoby oprávněné jednat jménem či prodávajícího: