## Č.1 Konzerv. a obráběcí oleje
Veřejná zakázka: Dodávky konzervačních a obráběcích olejů
Rámcová smlouva č. 180/2015/V/4/3/ŘÚNAK-117
Příloha č. 1 - Technická specifikace a ceník
Číslo artiklu | Specifikace artiklu | Název produktu | Měrná jednotka - MJ | Předpokládané množství odběru v MJ | Cena za MJ včetně spotřební daně bez DPH | Nabídková cena za předpokládané množství v Kč včetně spotřební daně a bez DPH
111511036200 | Olej mazací a konzervační pro ochranu železných i neželezných kovů (ocel, litina, měď, zinek, olovo), i pro ochranu kovů v průmyslovém ovzduší, použití i k mazání strojů, pístrojů, motorů, náhradních dílů, kontaktů akumulátorů, pantů. Balení 10-25l. OLEJ Konkor 101 OK-2A |  | L | 240 |  | Vyplň cenu ve sloupci E
111511030700 | Olej mazací a konzervační pro ochranu železných i neželezných kovů (ocel, litina, měď, zinek, olovo), i pro ochranu kovů v průmyslovém ovzduší, použití i k mazání strojů, pístrojů, motorů, náhradních dílů, kontaktů akumulátorů, pantů. Balení 10-25 l. OLEJ Branotec AIII |  | L | 440 |  | Vyplň cenu ve sloupci E
111511037700 | Olej mazací a konzervační pro ochranu železných i neželezných kovů (ocel, litina, měď, zinek, olovo), i pro ochranu kovů v průmyslovém ovzduší, použití i k mazání strojů, pístrojů, motorů, náhradních dílů, kontaktů akumulátorů, pantů. Balení 10-25 l. OLEJ Multicolor DW 2 plus |  | L | 50 |  | Vyplň cenu ve sloupci E
111226018000 | Olej mazací ve spreji čistící a chránící proti korozi, uvolňující zarezivělé spoje a ztuhlé mechanismy, odstraňující skřípání, vyrzání, vytěsňující vlhkost. Vytvoření voděvzdorné dielektrické bariéry, zabránění možným zkratům vyvolaných vlhkostí. Balení spray 450 ml. - OLEJ WD 40 |  | KS | 600 |  | Vyplň cenu ve sloupci E
111213015500 | Řezný olej na bázi esterového oleje ISO VG 40 pro obrábění vysoce legovaných ocelí a žlutých kovů, soustružení, frézování, řezání závitů a protahování. Dle CEC-L-33-T-82 je >90% biologicky rozložitelný. Balení 25 l. OLEJ Vascomill 42 2900 |  | L | 700 |  | Vyplň cenu ve sloupci E
111213013300 | Řezný olej na bázi minerálního oleje ISO VG 3 určený pro dokončovací operace, broušení, honování a jemné obrábění. Je možné ho použít k mazání vysokootáčkových vřeten s kluzným uložením, např. u brusek. Balení sud 180-220 l. OLEJ Paramo CUT 3 |  | L | 400 |  | Vyplň cenu ve sloupci E
245131032000 | Záběhový a konzervační motorový olej pro zážehové a vznětové motory SAE 20W-20 nebo SAE 30. Schválení MB 225.0, Caterpillar, MAN. Balení sud 180-220 l. OLEJ MOBILARMA 524 | nutno dodržet MOBILARMA 524 | L | 3200 |  | Vyplň cenu ve sloupci E
548004005800 | Olej konzervační na konzervování hydraulických nádrží, přípravek antikor. VCI-F, Caterpillar | nutno dodržet VCI-F, Caterpillar | L | 1000 |  | Vyplň cenu ve sloupci E
[5 empty] | Celkem za koš v Kč bez DPH | 0
Identifikační údaje:
Název/jméno prodávajícího:
IČ:
Razítko a podpis osoby oprávněné jednat jménem či za prodávajícího:

## Č.2 Obráběcí kapaliny
Veřejná zakázka: Dodávky obráběcích kapalin
Rámcová smlouva č. 181/2015/V/4/3/ŘÚNAK -117
Příloha č. 1 - Technická specifikace a ceník
Číslo artiklu | Specifikace artiklu | Měrná jednotka - MJ | Předpokládané množství odběru v litrech - MJ | Cena za litr včetně spotřební daně bez DPH | Nabídková cena za předpokládané množství v Kč včetně spotřební daně a bez DPH
245111005400 | Vodou mísitená kapalina pro obrábění. Koncentrát mikroemulze s obsahem dlouhoživotnostních a biostabilních přísad poskytující vysoký stupeň antikorozní ochrany pro nástroje i komponenty a vytvářející čistící účinek uvnitř stroje. Musí být vhodná pro vysokotlaké zařízení s nízkou pěnivostí a nízkou tvorbou mlhy. Balení sud 180-220 l. KAPALINA ADRANA D208 | L | 15000 |  | Vyplň cenu ve sloupci E
245111005400vz | Vodou mísitená kapalina pro obrábění. Koncentrát mikroemulze s obsahem dlouhoživotnostních a biostabilních přísad poskytující vysoký stupeň antikorozní ochrany pro nástroje i komponenty a vytvářející čistící účinek uvnitř stroje. Musí být vhodná pro vysokotlaké zařízení s nízkou pěnivostí a nízkou tvorbou mlhy. Balení sud 180-220 l. UNIL STARCUT M 16 | L | 3000 |  | Vyplň cenu ve sloupci E
|  |  |  | Celkem za koš v Kč bez DPH | 0
Identifikační údaje:
Název/jméno prodávajícího:
IČ:
Razítko a podpis osoby oprávněné jednat jménem či za prodávajícího:

## Č.3 Motor. a převod. oleje
Veřejná zakázka: Dodávky motorových a převodových olejů
Rámcová smlouva č. 182/2015/V/4/3/ŘÚNAK -117
Příloha č. 1 - Technická specifikace a ceník
Číslo artiklu | Specifikace artiklu | Název produktu | Měrná jednotka - MJ | Předpokládané množství odběru v MJ | Cena za MJ včetně spotřební daně bez DPH | Nabídková cena za předpokládané množství v Kč včetně spotřební daně a bez DPH
111226015500 | Plně syntetický motorový olej dle SAE 5W-30 ACEA A3/B4, C3 s nízkým obsahem popela (LowSAPS) schválení VW 504.00/507.00, BMW Longlife-04, MB 229.51, GM-LL-A-025. Balení 1 - 5 l. OLEJ 5W-30 LongLife |  | L | 10 |  | Vyplň cenu ve sloupci E
111223014600 | Plně syntetický motorový olej dle SAE 5W-40 ACEA A3/B4, C3 s nízkým obsahem popela (LowSAPS) schválení VW 502.00/505.00/ 505.01, BMW Longlife-04, Porsche A40, Renault RN0700/RN0710, MB 229.31, FIAT 9.55535-S2. Balení 1 - 5 l. OLEJ 5W-40 |  | L | 40 |  | Vyplň cenu ve sloupci E
111223013800 | Syntetický motorový olej dle SAE 10W-40 ACEA A3/B4, API SL/CF, MB 229.1, Fiat 9.55535-D2/G2, VW 500.00/505.00. Balení 1 - 5 l. OLEJ synt. P9015 10W 40 |  | L | 40 |  | Vyplň cenu ve sloupci E
111213008100 | Motorový olej SAE 15W-40 API SG/CF-4 s obsahem antioxidačních a antikorozních látek sa dobrými dispergačními vlastnostmi. Určený pro benzínové i naftové motory osobních, užitkových a nákladních vozidel. Balení 180-220 l. OLEJ M7ADS |  | L | 100 |  | Vyplň cenu ve sloupci E
111213011300 | Motorový olej SAE 15W-40 ACEA E7/A3/B4, API CH-4/SL pro vysoce zatěžované naftové motory užitkových vozidel. Schválení Global DHD-1, MAN M 3275-1, MB 228.3, MTU DDC Type-2, Renault RD-2, Volvo VDS-2. Balení kanystr 10-25 l. OLEJ Avia multi HDC plus 15W-40 |  | L | 1000 |  | Vyplň cenu ve sloupci E
29500018500001 | Převodový olej SAE 80W-90H API GL-5 automobilový pro převodovky s hypoidním ozubením. Balení kanystr 10-25 l. OLEJ 80W-90H |  | L | 10 |  | Vyplň cenu ve sloupci E
111213009100 | Syntetický motorový olej SAE 5W-30 ACEA E7/E4 pro naftové motory různých užitkových vozidel. Schválení MAN M 3277, MB 228.5, Cummins CES 20077, Deutz DQC III-10, MTU DDC Type-3, Renault RXD/RLD-2, Volvo VDS-3. Balení kanystr 10-25 l. OLEJ RUBIA TIR 9200 FE 5W30 |  | L | 10 |  | Vyplň cenu ve sloupci E
111213009200 | Motorový olej SAE 15W-40 ACEA E9/E7, API CJ-4/CI-4 pro naftové motory užitkových vozidel různých značek s prodlouženými výměnnými intervaly. CAT ECF-2/ECF-3, MAN M 3575/3275-1, MB 228.31, Cummins CES 20081, Deutz DQC III-10 LA, Mack EO-0 Premium Plus, MTU DDC Type 2.1, Renault RLD-3, Volvo VDS-4. Balení sud 180-220 l. OLEJ Rubia XT 15W-40-TOT |  | L | 1200 |  | Vyplň cenu ve sloupci E
111213008000 | Motorový olej SAE 15W-40 API SG/CF-4 s obsahem antioxidačních a antikorozních látek sa dobrými dispergačními vlastnostmi. Určený pro benzínové i naftové motory osobních, užitkových a nákladních vozidel. Balení 180-220 l. OLEJ TRYSK Stabil M7ADX |  | L | 800 |  | Vyplň cenu ve sloupci E
111213009300 | Motorový olej 20W/50 /API SF/CE s obsahem antioxidačních a antikorozních látek sa dobrými dispergačními vlastnostmi. Balení 10 -208 l.OLEJ URSA SUPER LA 20W/50 /API SF/CE |  | L | 1600 |  | Vyplň cenu ve sloupci E
[5 empty] | Celkem za koš v Kč bez DPH | 0
Identifikační údaje:
Název/jméno prodávajícího:
IČ:
Razítko a podpis osoby oprávněné jednat jménem či za prodávajícího:

## Č.4 Stroj.olej. plastic. maziv
Veřejná zakázka: Dodávky strojních olejů a plastických maziv
Rámcová smlouva č. 183/2015/V/4/3/ŘÚNAK -117
Příloha č. 1 - Technická specifikace a ceník
Číslo artiklu | Specifikace artiklu | Měrná jednotka - MJ | Předpokládané množství odběru v MJ | Cena za MJ včetně spotřební daně bez DPH | Nabídková cena za předpokládané množství v Kč včetně spotřební daně a bez DPH
111224013900 | Hydraulický olej ISO 6743, ISO VG 46, pro hydrostatické mechanizmy s vysokým mechanickým a tepelným namáháním. S přísadami proti korozi, oděru a pěnění. Čistota min. NAS 7. Balení 180-220 l. OLEJ OHHM 46 | L | 12000 |  | Vyplň cenu ve sloupci E
111224014000 | Hydraulický olej ISO 6743, ISO VG 68, pro hydrostatické mechanizmy s vysokým mechanickým a tepelným namáháním. S přísadami proti korozi, oděru a pěnění. Čistota min. NAS 7. Balení 180-220 l. OLEJ OHHM 68 | L | 100 |  | Vyplň cenu ve sloupci E
29500006200001 | Hydraulický olej ISO 6743, ISO VG 46, pro hydrostatické mechanizmy s vysokým mechanickým a tepelným namáháním. S přísadami proti korozi, oděru a pěnění. Čistota min. NAS 7. Balení 180-220 l. OLEJ SHELL Tellus 52 M46 | L | 1300 |  | Vyplň cenu ve sloupci E
111329031900 | Syntetické plastické mazivo NLGI 2 pro hydrodynamické mazání vysokootáčkových vřeten obráběcích strojů a textilních vřeten. Viskozita základového oleje mezi 18-21 mm2/s pro otáčkový faktor do 1000000. Balení 0,4-1 kg. MAZIVO Kluber Isoflex NBU 15 | KG | 3 |  | Vyplň cenu ve sloupci E
111226017000 | Hydraulický olej ISO 6743, ISO VG 46, pro hydrostatické mechanizmy s vysokým mechanickým a tepelným namáháním. S přísadami proti korozi, oděru a pěnění. Čistota min. NAS 7. Balení 180-220 l. OLEJ Avia fluid RSL 46 | L | 2600 |  | Vyplň cenu ve sloupci E
111226017100 | Hydraulický olej ISO 6743, ISO VG 46, pro hydrostatické mechanizmy s vysokým mechanickým a tepelným namáháním. S přísadami proti korozi, oděru a pěnění. Čistota min. NAS 7. Balení 180-220 l. OLEJ hydraulický UNIVIS N 46 | L | 3600 |  | Vyplň cenu ve sloupci E
111122016200 | Olej pro kluzná vedení DIN 51 502: CGLP ISO VG 220 na bázi minerálního oleje zušlechtěného přísadami proti oxidaci, korozi, otěru a bránícím trhavým pohybům (stick-slip). Balení sud 180-220 l. OLEJ Mogul Glison 220 | L | 10600 |  | Vyplň cenu ve sloupci E
111122016000 | Olej pro kluzná vedení DIN 51 502: CGLP ISO VG 68 na bázi minerálního oleje zušlechtěného přísadami proti oxidaci, korozi, otěru a bránícím trhavým pohybům (stick-slip). Balení sud 180-220 l. OLEJ Mogul Glison 68 | L | 4200 |  | Vyplň cenu ve sloupci E
111221011300 | Strojní olej ložiskový jakostní, ISO VG 100 obsahující antioxidační a protipěnivostní přísady. Balení sud 180-220 l. OLEJ OL-J100 | L | 100 |  | Vyplň cenu ve sloupci E
29500029600001 | Olej pro kluzná vedení DIN 51 502: CGLP ISO VG 220 na bázi minerálního oleje zušlechtěného přísadami proti oxidaci, korozi, otěru a bránícím trhavým pohybům (stick-slip). Balení sud 180-220 l. OLEJ KV220 | L | 100 |  | Vyplň cenu ve sloupci E
111230017600 | Převodový olej DIN 51 517/3 - CLP ISO VG 220 na minerální bázi pro vysoce namáhané průmyslové převodovky. Schválení U.S Steel 224, David Brown Sl.53.101. ISO -L-CKC. Balení kanystr 10-25 l. OLEJ CLP 220 MP | L | 10 |  | Vyplň cenu ve sloupci E
24000467400001 | Olej pro kluzná vedení DIN 51 502: CGLP ISO VG 32 na bázi minerálního oleje zušlechtěného přísadami proti oxidaci, korozi, otěru a bránícím trhavým pohybům (stick-slip). Balení kanystr 10-25 l. OLEJ TONNA S3 M32 | L | 10 |  | Vyplň cenu ve sloupci E
7401092000700 | Silikonový olej ve spreji. Balení 400 ml. | KS | 10 |  | Vyplň cenu ve sloupci E
111329030900 | Plastické mazivo na bázi minerálního oleje zpevněného lithným mýdlem obsahující EP přísady. NLGI 2, kinematická viskozita zákl. oleje při 40°C 150-200 mm2/s. Vhodné k mazání kluzných i kuličkových ložisek pracujícch při trvale vysokém rázovém zatížení, vyšších rychlostech a ve vlhkém prostředí. Schválení MAN 283. Balení kbelík 10-50 kg. MAZIVO MULTIFAK EP2 | KG | 80 |  | Vyplň cenu ve sloupci E
755000000900 | Olej klasifikace: ISO VG 32, ISO 6743/2 - FC, DIN 51 502 - AN, DIN 51 501 - kat. L-AN, DIN 51 517 část 2 - CL pro nejrůznější průmyslové aplikace, zejména pro dlouhodobé náplně mazacích systémů strojů a strojních zařízení, pracujících v temperovaných prostorech, jejichž teplota nepřesáhne cca 60 °C. Balení sud 180-220 l. OLEJ ložiskový LK32 | L | 400 |  | Vyplň cenu ve sloupci E
|  |  |  | Celkem za koš v Kč bez DPH | 0
Identifikační údaje:
Název/jméno prodávajícího:
IČ:
Razítko a podpis osoby oprávněné jednat jménem či za prodávajícího:

## Č.5 Produkty pro Linde 1401
Veřejná zakázka: Dodávky produktů pro Linde 1401
Rámcová smlouva č. 184/2015/V/4/3/ŘÚNAK -117
Příloha č. 1 - Technická specifikace a ceník
Číslo artiklu | Specifikace artiklu | Měrná jednotka - MJ | Předpokládané množství odběru v MJ | Cena za MJ včetně spotřební daně bez DPH | Nabídková cena za předpokládané množství v Kč včetně spotřební daně a bez DPH
LMH900001414800 | Hydraulický olej s mimořádnou ochranou proti opotřebení prodlužující životnost čerpadel. Vysoký výkon a plynulý provoz hydraulické soustavy související s rychlým odlučováním vzduchu, nízkou pěnivostí a dobrou odlučitelností vody. Klasifikace: AFNOR NF-E 48-690/1, AFNOR NF-E 48-603 HM, Denison HF-0, Vickers I-286-S, Vickers M-2950-S, DIN 51524 PART 2, ISO 11158 TYPE HM, Denison HF-0, Cincinnati Machine P-70 Balení 208 l. OLEJ MOBIL NUTO H68 | L | 72000 |  | Vyplň cenu ve sloupci E
LMH900001414400 | Špičkový motorový olej třídy PHPDO, který byl speciálně vyvinut pro použití v nejvýkonnějších a nejzatěžovanějších naftových motorech. Specifikace: API CJ-4, CI-4+, CI-4, CH-4, CG-4, CF-4, CF, ACEA E9, E7, Caterpillar ECF-2, ECF-3, Cummins CES 20081, 77, 72, 71, DDC 93K218, Deutz DQC-III-05, MACK EO-O PP, MAN 3275, MB 228.31, MTU Kategorie 2, Renault Trucks RLD-3, Volvo VDS- 4, VDS-3, Scania LDF-L. Balení 208 l. OLEJ SHELL RIMULA R4 L 15W 40 | L | 4500 |  | Vyplň cenu ve sloupci E
LMH900001414300 | Syntetická kapalina do automatických převodovek, posilovačů řízení a pro řadu manuálních převodovek. Specifikace: GM DEXRON III, Allison C-4, Ford Mercon, Voith 55.6335.30 & 55.6336.30 (ex G 607/1363), ZF TE-ML 03D-04D-14B-16L-17C, MB 236.9, MAN 339 Typ Z2, 339 Typ V2. Balení 208 l. OLEJ SHELL SPIRAX S4 ATF HDX | L | 740 |  | Vyplň cenu ve sloupci E
LMH900001414500 | Hydraulický olej nízké viskozity určený pro vysokotlaké hydrostatické mechanismy mobilních i stacionárních zařízení s vysokým mechanickým a tepelným namáháním a se zvýšenými požadavky na příznivou závislost viskozity a teploty. Specifikace: ISO VG 15, ISO 6743/4 HV, DIN 51 524 část 3 HVLP, AFNOR NFE 48 603 HV, ATES. Balení 1 l. OLEJ MOGUL SILENCE 15 HLVP 15 | L | 220 |  | Vyplň cenu ve sloupci E
LMH900001415100 | Olej pro mazání kompresorů klimatizací automobilů, chladicí plyn: R134a, PLANETELF PAG SP 20 (nebo SANDEN SP 20) je vysoce viskózní PAG olej pro kompresory s pevným zdvihem umožňující optimální provoz SANDEN kompresorů, jako jsou SD5H14, SD7B10, SD7H10, SD7H13, SD7H15/HD, SD7H15/SHD. Balení 0,25 l. OLEJ SADEN-PLANET ELF PAG SP20 | L | 8 |  | Vyplň cenu ve sloupci E
LMH900001414700 | Chladící celoroční vysoce kvalitní kapalina, pro chladící okruhy automobilů všech druhů a jako teplonosné médium pro topné systémy dle normy VW TL 774/C. Obsahující speciálně vyváženou směs inhibitorů koroze na ochranu hliníkových částí motoru i částí z barevných kovů a železa. Zabraňuje také tvorbě vodního kamene, zanášení chladících a teplonosných systémů. Balení 208 l. CARLINE ANTIFREEZE G48 ZELENO-MODRA | L | 4500 |  | Vyplň cenu ve sloupci E
LMH900001412500 | Víceúčelové vysokotlaké plastické mazivo s vysokou mechanickou stabilitou a odolností vůči vodě, ochranu před korozí, vynikající mazání při rázovém zatížení a přetížení a dlouhou životností. Specifikace: NLGI 2, ASTM D4950-08 LB. Balení 50 kg. MAZIVO SHELL GADUS S2 V220 2 | KG | 1300 |  | Vyplň cenu ve sloupci E
|  |  |  | Celkem za koš v Kč bez DPH | 0
Identifikační údaje:
Název/jméno prodávajícího:
IČ:
Razítko a podpis osoby oprávněné jednat jménem či za prodávajícího: