## Dráty pro svař. robotem
Dodávky svařovacích materiálů - Dráty pro svařování robotem typu G3Si1 a G4Si1 LINCOLN
Rámcová smlouva č. 172/2016/V/3/3/ŘÚNAK-127
Příloha č. 1 - Technická specifikace a ceník
Číslo artiklu | Název zboží | Stávající doplňkový název | Průměr mm - d | Měrná jednotka - MJ | Předpokládané množství MJ | Nabídková cena v EUR bez DPH za MJ | Nabídková cena v EUR bez DPH za předpokládané množství
312121015300 | DRAT SVAR.G4Si1 MP | LINCOLN - ULTRAMAG SG3 - nutno dodržet | 1.2 | KG | 76000 |  | 0
312121100100 | DRAT SVAR.D1,0 G3Si1 MP | LINCOLN - nutno dodržet | 1 | KG | 20000 |  | 0
[5 empty] | Celková cena v EUR bez DPH |  | 0
Identifikační údaje:
Název/jméno prodávajícího:
IČ:
Razítko a podpis osoby oprávněné jednat jménem či za prodávajícího:
Podmínky pro dodávky přídavných svařovacích materiálů - (robotické pracoviště)
Zpřísněné požadavky na mechanické hodnoty materiálu označeného dle ČSN EN ISO 14341 - G4Si1:
Nárazová práce materiálu: Min. 47 J při teplotě – 50oC
Pevnost materiálu G4Si1:
Re = min. 460 Mpa
Rm = min. 530 - 680 MPa
Chemické složení. Požadujeme doložit přítomnost všech uvedených 12 prvků v certifikátu 3.1:
1 Chemické složení v souladu s normou ČSN EN 14171 (C, Mn, Si, P, S, Cr, Ni, Mo, V, Cu, Al, Zr+Ti)
2 Chemické složení v souladu s normou ČSN EN ISO 143 (C, Mn, Si, P, S, Cr, Ni, Mo, V, Cu, Al, Zr+Ti)
Ke všem materiálům je nutné dodat bezpečnostní listy v českém jazyce v souladu s (EC) No 1907/2006, 1272/2008, ISO 11014-1 a ANSI Z400.1
Povrch drátu musí být proveden dle technologie ASC (Advanced Surface Coating) nebo pobronzovaný (ne poměděný povrch, nebo povrch bez povrchové ochrany).
Kontrola nečistot na povrchu drátu musí zabezpečit aplikaci svařovacího drátu až do podávací rychlosti 25 m/min.
Požadavky na balení a značení svařovacích drátů:
Cívky i velkokapacitní balení v sudech musí být vyrobeny z materiálu, které nezatěžují životní prostředí (bez plastů)
Všechny materiály musí být označeny čárovým kódem EAN13
Na štítcích pro MAG dráty musí být uveden průměr v mm a rovněž hmotnost v kg. Doložit výrobkovou specifikaci - Product Data Sheet
Svařovací drát musí být vyroben v toleranci: +0,01/-0,02 mm = stabilita parametrů.
Požadavky na clasifikaci norem a certifikace k jednotlivým materiálům
Ultramag SG3
Klasifikace dle: | AWS A5.18 ER70S-6
ISO 14341-A G 46 5 M G4Si1 / G 42 4 C G4Si1
Certifikace: | DB, TUV, R.S.
Ostatní požadavky:
Dráty nesmí po dobu 10 dní za podmínek 24oC a 84% vlhkosti vykazovat známky jakékoliv koroze.