## Technická specifikace
Příloha č. 2 - Technická specifikace jednotlivých druhů hadic
Rámcová smlouva č. S351/17
Čtyř spirálové hadice DIN 4 SP
Min. 1 000 000 hydraulických impulsů při polovičním poloměru ohybu dle EN 856 R13 a SAE 100R13.
Teplota -40°C do +120°C.
Norma EN 856.
MSHA certifikát.
Poloměr ohybu a pracovní tlak spirálových hadic dle tabulky níže.
Testováno min. 1000 000 impulsy při hodnotě 115% pracovního tlaku.
POLOMĚR OHYBU |  | Pracovní tlak MPa
DN | mm
16 | 100 | 35
25 | 155
Jedno a dvou-opletové hadice
Poloměr ohybu a pracovní tlak jedno opletové EN 857 1SC hadice.
POLOMĚR OHYBU |  | Pracovní tlak MPa
DN | mm
6 | 75 | 22
8 | 85 | 21.5
10 | 90 | 17
13 | 100 | 2
25 | 230 | 8
Teplotní rozsah -40°C až +100°C.
EN 857 1SC. ISO 11237 1SC.
U DN 13 alternativně lze i hadice s textilním opletem na hydraulické oleje s teplotní rozsahem -40°C až +100°C.
Poloměr ohybu a pracovní tlak dvou opletové hadice izobarické
POLOMĚR OHYBU |  | Pracovní tlak MPa
DN | mm
6 | 45 | 28
8 | 85
10 | 70
12 | 90
Splňuje nebo převyšuje normu ISO 11237 R19. SAE 100R19. NA Splňuje normu ISO 11237 R19. SAE 100R19.
Teplotní rozsah -40°C až +100°C, přechodně +120°C.
Testováno min. 600 000 impulsy při 130% pracovního tlaku.
MSHA certifikát.
U DN 8 postačí splnění požadavků normy ISO 11237 2SC a teplotní rozsahu -40°C až +100°C
Velmi pružná a vakuová hadice
POLOMĚR OHYBU |  | Pracovní tlak MPa
DN | mm
25 | 125 | 1
32 | 160
S drátovou výstuhou.
Teplotní rozsah -30°C až +100°C.
Vakuum do 0,9 bar.
Elektrický vodivá R<104 Ohm.