## Dráty svař. pancéř. ocelí
Dodávky svařovacích materiálů - Drát pro svařování pancéřových ocelí typu EN ISO 14 343-A: G18 8 Mn pro ruční i robotizované svařování
Rámcová smlouva č. 173/2016/V/3/3/ŘÚNAK-127
Příloha č. 1 - Technická specifikace a ceník
Číslo artiklu | Název zboží | Průměr mm - d | Norma | Název | Výrobce | Balení | Měrná jednotka - MJ | Předpokládané množství MJ | Nabídková cena v EUR bez DPH za MJ | Nabídková cena v EUR bez DPH za předpokládané množství
312121024700 | DRAT SVAR D 1.0 | 1 | EN ISO 14 343-A: G18 8 Mn | OK Autrod 16.95 | ESAB (nutno dodržet, stanoceno zákazníkem a technickými požadavky) | cívka/cca 15kg | KG | 12000 |  | Vyplň sloupec J
312121029000 | DRAT SVAR D 1.2 | 1.2 | EN ISO 17 633-A: T18 8 Mn M M 2 | OK Tubrod 15.34 | ESAB (nutno dodržet, stanoceno zákazníkem a technickými požadavky) | cívka/cca 15kg | KG | 18000 |  | Vyplň sloupec J
312121023800 | DRAT SVAR D 1.0 | 1 | EN ISO 14 343-A: G18 8 Mn | OK Autrod 16.95 | ESAB (nutno dodržet, stanoceno zákazníkem a technickými požadavky) | MP - sud /250 KG | KG | 4000 |  | Vyplň sloupec J
[7 empty] | Celková cena v EUR bez DPH |  |  | 0
Identifikační údaje:
Název/jméno prodávajícího:
IČ:
Razítko a podpis osoby oprávněné jednat jménem či za prodávajícího:
Podmínky pro dodávky přídavných svařovacích materiálů - (svařování pancéřových ocelí)
Zpřísněné požadavky na mechanické hodnoty materiálu označeného dle ČSN EN ISO 17633 - T 18 8Mn M M 2 -trubičkový drát:
Typ : plněná elektroda s kovovým práškem
Ochranný plyn : M12, M13 /EN ISO 14175
Typ legury :307
Mechanické hodnoty čistého svarového kovu :
plyn M12, Rm 660 Mpa, Rp02 490, A1/A5 37%, KV+20°C 80J, KV-60°C60J
Zpřísněné požadavky na mechanické hodnoty materiálu označeného dle ČSN EN ISO 14343-A:G 18 8Mn -plný dráttrubičkový drát:
Ochranný plyn : M12, M13 /EN ISO 14175
Mechanické hodnoty čistého svarového kovu :
plyn M12, Rm 640 Mpa, Rp02 450, A1 41%, KV+20°C 130J, KV-60°C 60J
Chemické složení. Požadujeme doložit přítomnost všech uvedených 12 prvků v certifikátu 3.1:
1 Chemické složení v souladu s normou ČSN EN 14343 (C, Mn, Si, P, S, Cr, Ni, Mo, V, Cu, Al, Zr+Ti)
2 Chemické složení v souladu s normou ČSN EN ISO 17633 (C, Mn, Si, P, S, Cr, Ni, Mo, V, Cu, Al, Zr+Ti)
Ke všem materiálům je nutné dodat bezpečnostní listy v českém jazyce v souladu s (EC) No 1907/2006, 1272/2008, ISO 11014-1 a ANSI Z400.1
Povrch drátu musí být proveden dle technologie ASC (Advanced Surface Coating) nebo pobronzovaný (ne poměděný povrch, nebo povrch bez povrchové ochrany).
Kontrola nečistot na povrchu drátu musí zabezpečit aplikaci svařovacího drátu až do podávací rychlosti 25 m/min.
Požadavky na balení a značení svařovacích drátů:
Cívky i velkokapacitní balení v sudech musí být vyrobeny z materiálu, které nezatěžují životní prostředí (bez plastů)
Všechny materiály musí být označeny čárovým kódem EAN13
Na štítcích pro MAG dráty musí být uveden průměr v mm a rovněž hmotnost v kg. Doložit výrobkovou specifikaci - Product Data Sheet
Svařovací drát musí být vyroben v toleranci: +0,01/-0,02 mm = stabilita parametrů.
Požadavky na clasifikaci norem a certifikace k jednotlivým materiálům
OK Tubrod 15.34
Klasifikace , certifikace dle:
CE | EN 13479
DB | 43.039.03
Vd TUV | 4335
OK Autrod 16.95
Klasifikace , certifikace dle:
CE | EN 13479
DB | 43.039.10
Vd TUV | 5420
Ostatní požadavky:
Dráty nesmí po dobu 10 dní za podmínek 24oC a 84% vlhkosti vykazovat známky jakékoliv koroze.
Země původu zboží: EU