## Dráty pro vícevrstvé svá
Dodávky svařovacích materiálů - Dráty pro ruční vícevrstvé svařování typu G4Si1
Rámcová smlouva č. S1370/17
Příloha č. 1 - Technická specifikace a ceník
Číslo artiklu | Název zboží | Doplňkový název | Průměr mm - d | Balení | Specifikace | Měrná jednotka - MJ | Předpokládané množství MJ za období | Nabídková cena v EUR bez DPH za MJ | Nabídková cena v EUR bez DPH za předpokládané množství
312121014900 | DRAT SVAR G4SI1 | ČSN EN ISO 14341-A: G46 4 M 4Si1 | 1.2 | cívka cca 15 kg | Nepoměděný | KG | 195000 |  | 0
[7 empty] | Celková cena v EUR bez DPH |  | 0
Identifikační údaje:
Název/jméno prodávajícího:
IČ:
Razítko a podpis osoby oprávněné jednat jménem či za prodávajícího:
Podmínky pro dodávky přídavných svařovacích materiálů - metoda MAG
Chemické složení. Požadujeme doložit přítomnost všech uvedených 12 prvků v certifikátu 3.1:
Klasifikace svařovacích materiálů v souladu s normou ČSN EN ISO 14341
Chemické složení v souladu s normou ČSN EN ISO 14341
Ke všem materiálům je nutné dodat bezpečnostní listy v českém jazyce v souladu s (EC) No 1907/2006 ( Pro nabídku postačí anglická verze)
Povrch drátu musí být proveden leštěný nebo pobronzovaný (ne poměděný povrch, nebo povrch bez povrchové ochrany).
Kontrola nečistot na povrchu drátu musí zabezpečit použitelnost svařovacího drátu až do podávací rychlosti 15 m/min.
Drát nesmí zanášet bovden
Zpřísněné požadavky na mechanické hodnoty materiálu G4Si1:
Nárazová práce: Min. 47 J při teplotě – 40oC
Re = min. 500 MPa
Rm = min. 560 MPa
Požadavky na balení a značení svařovacích drátů:
Na balení musí být uvedeno označení dle platné normy EN 14341-A
Na balení i cívce musí být uvedeno číslo tavby (LOT) a nesmí být dopsáno ručně
V atestu musí být uveden výrobce drátu.
Cívky musí být vyrobeny z materiálu, které nezatěžují životní prostředí (bez plastů)
Cívky pro drát musí být vyrobeny tak, aby redukce do podavačů nebyly nutné = typ BS300, KS300
Všechny materiály musí být označeny čárovým kódem EAN13
Na štítcích pro dráty musí být uveden průměr v mm a rovněž hmotnost v kg .
Pro chemické složení je třeba dodat atest 3.1 dle EN 10204 pro mechanické hodnoty atest 2.2 dle EN 10204
Ostatní požadavky:
Pro dráty jakosti G4Si1 – max. obsah mědi (Cu) ve splodinách 0,2%
Dráty nesmí po dobu 10 dní za podmínek 24oC a 84% vlhkosti vykazovat známky jakékoliv koroze
Pro zkoušku dodat jednu cívku 15-20 kg.