## technická specifikace
Číslo materiálu ve VOP CZ, s.p. | Název materiálu | Chemické složení: norma SAE J 827 | Tvrdost: norma SAE J 827 | Hustota | Metalografická struktura | Granulometrie: norma SAE J 444
159000001800 | GRANULE OCELOVÉ S330 | C…0,85-1,20% Mn…0,60-1,20% Si…0,40% min. S…0,05% max. P…0,05% max. | 40-50 HRC | 7g/cm3 | jemný popouštěný martenzit | rozměr síta v mm: 1,40…vše prochází 1,18…max.5% 0,85…min.85% 0,71…min.96%
159000002100 | GRANULE OCELOVÉ S550 |  |  |  |  | rozměr síta v mm: 2,0…vše prochází 1,40…min.85% 1,18…min.97%
583531026500 |  | Chemické složení dle normy SAE J1993 | tvrdost | Hustota : | Metalografická struktura | Granulometrie dle normy SAE J444
|  | C…0,80 – 1,2% | 54-61HRC/580-720 HV | min.7,3g/cm3 |  | Rozměr síta v mm :
| drtě oceli s vysokým | Mn..0,60 – 1,20% |  |  |  | 1,18…vše prochází
| obsahem uhlíku GL 25 | Si…min.0,4% |  |  | Jemný a homogenní temperovaný | 0,71…min.70%
|  | S….max.0,05% |  |  | martenzit | 0,42…min.80%
P….max.0,05%
583531026900 |  | Chemické složení dle normy SAE J1993 | tvrdost | Hustota : | Metalografická struktura | Granulometrie dle normy SAE J444
|  | C…0,80 – 1,2% | 54-61HRC/580-720 HV | min.7,3g/cm3 |  | Rozměr síta v mm :
| drtě oceli s vysokým | Mn..0,60 – 1,20% |  |  |  | 0,71…vše prochází
| obsahem uhlíku GL 50 | Si…min.0,4% |  |  | Jemný a homogenní temperovaný | 0,30…min.65%
|  | S….max.0,05% |  |  | martenzit | 0,18…min.75%
P….max.0,05%
Příloha č. 2 - Technická specifikace
Rámcová smlouva č. S260/18