## List1
VZ: Dodávky svařovacího drátu pro ruční svařování typu G3SI1 část 1
Rámcová smlouva č. S272/21
Příloha č. 2 - Technická specifikace a ceník
Číslo artiklu | Název zboží | Doplňkový název | Název nabízeného výrobku | Průměr mm - d | Měrná jednotka - MJ | Maximální množství odběru v MJ | Nabídková cena v EUR bez DPH za MJ | Nabídková cena v EUR bez DPH za maximální množství
312121100000 | DRAT SVAR G3Si1 D0,8 | ČSN EN ISO 14341-A: G 42 4 M 3Si1 |  | 0.8 | KG | 3600 |  | 0
312121018200 | DRAT SVAR G3Si1 D1,0 | ČSN EN ISO 14341-A: G 42 4 M 3Si1 |  | 1 | KG | 4000 |  | 0
312121024300 | DRAT SVAR G3Si1 D1,2 | ČSN EN ISO 14341-A: G 42 4 M 3Si1 |  | 1.2 | KG | 10000 |  | 0
[6 empty] | Celková cena v EUR bez DPH |  | 0
Identifikační údaje:
Název/jméno prodávajícího:
IČ:
Razítko a podpis osoby oprávněné jednat jménem či za prodávajícího:
Podmínky pro dodávky přídavných svařovacích materiálů G3Si1 - metoda MAG
Pro chemické složení musí být dodán atest 3.1 dle EN 10204 a pro mechanické hodnoty atest 2.2 dle EN 10204 (minimálně v české verzi).
Klasifikace svařovacích materiálů musí být v souladu s normou ČSN EN ISO 14341-A.
Ke všem materiálům musí být dodány bezpečnostní listy v souladu s přílohou II 830/2015, kterou se mění ES č. 1907/2006, nařízení Komise (EU) 2019/521, kterým se mění směrnice CLP 1272/2008, rovněž v souladu s normou ISO 11014-1 a ANSI Z 400.1 (minimálně v české verze).
V rámci jedné tavby (LOT/Heat number) musí být minimálně 40 ks cívek svařovacího materiálu.
Povrch svařovacích materiálů musí být nepokovený.
Svařovací materiály musí zabezpečit použitelnost až do podávací rychlosti 25 m/min.
Svařovací materiály nesmí bezprostředně po rozbalení vykazovat známky koroze a jiných nečistot.
Chemická analýza - požadavky:
V atestu musí být uvedena analýza všech prvků v souladu s ČSN EN ISO 14341-A.
Mechanické hodnoty - požadavky:
V atestu musí být uvedena nárazová práce zaručující hodnotu min. 47 J při teplotě -40°C.
Ostatní hodnoty mechanických vlastností uvedených v atestu (Rp 0,2, Rm a A5) v souladu s normou ČSN EN ISO 14341-A.
Požadavky na balení a značení svařovacích drátů:
Na balení i cívce musí být uvedeno označení dle platné normy ČSN EN ISO 14341-A
Na balení i cívce musí být uvedeno číslo tavby (LOT) a nesmí být dopsáno ručně
V atestu musí být uveden výrobce drátu.
Cívky musí být vyrobeny z materiálu, které nezatěžují životní prostředí (bez plastů)
Cívky pro drát musí být vyrobeny tak, aby redukce do podavačů nebyly nutné = typ BS300, KS300
Všechny materiály musí být označeny čárovým kódem EAN13
Na štítcích pro dráty musí být uveden průměr v mm a hmotnost v kg .
Ostatní požadavky:
Pro zkoušku svařovacích materiálů dodat jednu cívku 15-20 kg od každého průměru.
Množství špatně navinutých cívek nesmí překročit 3 % z dávky
Použití drátu nesmí zvýšit zmetkovitost o více než 1%. Tato zmetkovitost se bude měřit po uběhnutí jednoho měsíce od začátku použití nového drátu
Použití drátu také nesmí přinést vyšší opotřebení bovdenů, podávacích koleček a špiček tzn. dlouhodobá spotřeba se nesmí zvýšit o více než 5%.
Drát musí být schopen svařovat v běžném prostředí svařovacích jobů, které jsou součástí svařovacích zdrojů EWM, Fronius, bez toho aby musela být provedena úprava programu.