## Ceník tryskacích materiálů
Veřejná zakázka : Dodávky tryskacích materiálů
Rámcová dohoda č. S202/24
Příloha č. 2 - Technická specifikace a ceník
Číslo artiklu ve VOP CZ, s.p. | Název artiklu | Maximální množství odběru v MJ | Měrná jednotka | Jednotková nabídková cena v EUR bez DPH včetně dopravy | Nabídková cena v EUR bez DPH za maximální množství včetně dopravy
159000001800 | GRANULE OCELOVÉ S330 | 32000 | KG |  | 0 |  | 0
583531026900 | Drtě oceli s vysokým obsahem uhlíku GL 50 | 7000 | KG |  | 0
|  | Celková nabídková cena v EUR bez DPH |  |  | 0
Technická specifikace:
Číslo materiálu ve VOP CZ, s.p. | Název materiálu | Chemické složení: norma SAE J 827 | Tvrdost: norma SAE J 827 | Hustota | Metalografická struktura | Granulometrie: norma SAE J 444
159000001800 | GRANULE OCELOVÉ S330 | C…0,85-1,20% Mn…0,60-1,20% Si…0,40% min. S…0,05% max. P…0,05% max. | 40-50 HRC | 7g/cm3 | jemný popouštěný martenzit | rozměr síta v mm: 1,40…vše prochází 1,18…max.5% 0,85…min.85% 0,71…min.96%
583531026900 |  | Chemické složení dle normy SAE J1993 | tvrdost | Hustota : | Metalografická struktura | Granulometrie dle normy SAE J444
|  | C…0,80 – 1,2% | 54-61HRC/580-720 HV | min.7,3g/cm3 |  | Rozměr síta v mm :
| Drtě oceli s vysokým | Mn..0,60 – 1,20% |  |  |  | 0,71…vše prochází
| obsahem uhlíku GL 50 | Si…min.0,4% |  |  | Jemný a homogenní temperovaný | 0,30…min.65%
|  | S….max.0,05% |  |  | martenzit | 0,18…min.75%
P….max.0,05%
Identifikační údaje:
Název/jméno prodávajícího:
IČO:
Razítko a podpis osoby oprávněné jednat jménem či za prodávajícího: